## чердаки и перекрытия
Чердаки и перекрытия
По лагам
Вид изделий | Обозначение 1 (новое) | Обозначение 2 (действующее) | Удельная плотность, кг/м³, не более | Теплопроводность при 298 (+/-5) К, λ, Вт/мК, не более | Сжимаемость, %, не более | Сжимаемость после сорбционного увлажнения, %, не более | Прочность на сжатие при 10%-ной линейной деформации, Мпа, не менее | Прочность на сжатие при точечной нагрузке, Мпа, не менее | Прочность на сжатие при 10%-ной линейной деформациипосле сорбционного увлажнения, Мпа, не менее | Граница прочности при растягивании в направлении, перперндикулярном поверхности, Мпа, не менее | Водопоглощение при частичном погружении, % по массе, не более | Содержание органических веществ, % по массе, не более | Влажность, % по массе, не более
рулоны | ТЕПЛОВАТА 30-P | ТЛ-30-М | 30 | 0.039 | - | - | - | - | - | - | - | 2.5 | 1
| ТЕПЛОВАТА 35-P | ТЛ-35-М | 35 | 0.038 | 30 | - | - | - | - | - | - | 2.5 | 1
| ТЕПЛОВАТА 40-P | ТЛ-40-М | 40 | 0.037 | 20 | - | - | - | - | - | - | 2.5 | 1
| ТЕПЛОВАТА 45-Р | ТУ-45-М | 45 | 0.037 | 20 | - | - | - | - | - | - | 2.5 | 1
| ТЕПЛОВАТА 50-Р | ТУ-50-М | 50 | 0.038 | 15 | - | - | - | - | - | - | 2.8 | 1
плиты | ТЕПЛОВАТА 30 | ТЛ-30 | 30 | 0.039 | - | - | - | - | - | - | 15 | 2.5 | 1
| ТЕПЛОВАТА 35 | ТЛ-35 | 35 | 0.038 | 30 | - | - | - | - | - | 15 | 2.5 | 1
| ТЕПЛОВАТА 40 | ТЛ-40 | 40 | 0.037 | 20 | - | - | - | - | - | 15 | 2.5 | 1
| ТЕПЛОВАТА 45 | ТУ-45 | 45 | 0.037 | 20 | 23 | - | - | - | - | 15 | 2.5 | 1
| ТЕПЛОВАТА 50 | ТУ-50 | 50 | 0.038 | 15 | 18 | - | - | - | - | 15 | 2.8 | 1
по плите
Вид изделий | Обозначение 1 (новое) | Обозначение 2 (действующее) | Удельная плотность, кг/м³, не более | Теплопроводность при 298 (+/-5) К, λ, Вт/мК, не более | Сжимаемость, %, не более | Сжимаемость после сорбционного увлажнения, %, не более | Прочность на сжатие при 10%-ной линейной деформации, Мпа, не менее | Прочность на сжатие при точечной нагрузке, Мпа, не менее | Прочность на сжатие при 10%-ной линейной деформациипосле сорбционного увлажнения, Мпа, не менее | Граница прочности при растягивании в направлении, перперндикулярном поверхности, Мпа, не менее | Водопоглощение при частичном погружении, % по массе, не более | Содержание органических веществ, % по массе, не более | Влажность, % по массе, не более
плиты | ТЕПЛОВАТА 100 | ТС-100 | 100 | 0.042 | - | - | 0.02 | - | 0.015 | 0.025 | 15 | 3.7 | 1
| ТЕПЛОВАТА 105 |  | 105 | 0.042 | - | - | 0.02 | - | 0.015 | 0.03 | 10 | 3.7 | 1
| ТЕПЛОВАТА 110 | ТП-110 | 110 | 0.042 | - | - | 0.02 | - | 0.015 | 0.035 | 10 | 3.8 | 1
| ТЕПЛОВАТА 115 |  | 115 | 0.042 | - | - | 0.02 | - | 0.015 | 0.035 | 10 | 3.8 | 1
| ТЕПЛОВАТА 120 |  | 120 | 0.043 | - | - | 0.025 | 0.13 | 0.02 | 0.04 | 10 | 4 | 1
| ТЕПЛОВАТА 125 |  | 125 | 0.044 | - | - | 0.03 | 0.13 | 0.025 | 0.04 | 10 | 4 | 1
| ТЕПЛОВАТА 130 |  | 130 | 0.044 | - | - | 0.03 | 0.14 | 0.025 | 0.045 | 10 | 4 | 1
| ТЕПЛОВАТА 135 |  | 135 | 0.044 | - | - | 0.035 | 0.14 | 0.03 | 0.05 | 10 | 4 | 1
| ТЕПЛОВАТА 140 | ТП-140 | 140 | 0.044 | - | - | 0.04 | 0.14 | 0.03 | 0.05 | 10 | 4 | 1
| ТЕПЛОВАТА 145 |  | 145 | 0.045 | - | - | 0.04 | 0.15 | 0.03 | 0.05 | 10 | 4 | 1
| ТЕПЛОВАТА 150 |  | 150 | 0.045 | - | - | 0.05 | 0.15 | 0.035 | 0.05 | 10 | 4 | 1
| ТЕПЛОВАТА 155 |  | 155 | 0.045 | - | - | 0.05 | 0.15 | 0.035 | - | 10 | 4 | 1
| ТЕПЛОВАТА 160 |  | 160 | 0.045 | - | - | 0.05 | 0.15 | 0.04 | - | 10 | 4.1 | 1